## Tabelle1
alt | Werkstoff | Alternative 1 | Alternative 2 | Alternative 3 | Dichte | Beschreibung | Anwendung
ST | 1.0037 | St37-2 | S235JR |  | 7.85 | allgemeiner Baustahl | Stahlbau, Präzisionsrohr
1.0038 | 1.0038 | RSt37-2 | S235JRG2 |  | 7.85 | allgemeiner Baustahl | Stahlbau, Präzisionsrohr
Verzinkt | 1.0242 | StE250Z | S250GD |  | 7.85 | unlegierter Qualitätsstahl | Bauindustrie
ST 1203 | 1.0330 | St12 | DC01 | St1203 | 7.85 | unlegierter Qualitätsstahl | Fahrzeugbau, Kaltband
STW 22 | 1.0332 | StW22 | DD11 |  | 7.85 | unlegierter Qualitätsstahl | Warmband zur unmittelbaren Kaltumformung, Kaltband
ST52 | 1.0421 | St52.0 | P355T1 |  | 7.85 | unlegierter Qualitätsstahl | Rohrleitungen, Apparate, Behälter
1.0425 | 1.0425 | HII | P265GH |  | 7.85 | warmfester Stahl | Dampfkesselbau, Druckbehälterbau
C45 | 1.0503 | C45 |  |  | 7.85 | unlegierter Qualitätsstahl | Schrauben, verschleißfestes Teil, Werkzeug geringer Beanspruchung
1.0923 | 1.0923 | HX220YD +Z MB O |  |  | 7.8 | feuerverzinkt (Z), geölt (O)
QSTE380TM | 1.0978 | S380MC |  |  | 7.8 | Kaltumformstahl | Stahlkonstruktionen, gut biegbar, Fahrgestellrahmen, Hilfsrahmen
QSTE420TM | 1.0980 | S420MC |  |  | 7.8 | Kaltumformstahl | Stahlkonstruktionen, gut biegbar, Fahrgestellrahmen, Hilfsrahmen
QSTE460TM | 1.0982 | S460MC |  |  | 7.8 | Kaltumformstahl | Stahlkonstruktionen, gut biegbar, Fahrgestellrahmen, Hilfsrahmen
1.1248 | 1.1248 | Ck75 | C75E |  | 7.85 | Federstahl | kaltgewalztes Stahlband, Feder
1.2316 | 1.2316 | X36CrMo17 |  |  | 7.85 | Kaltarbeitsstahl, rostbeständig | Kunststoffformen
1.2379 | 1.2379 | X155CrVMo121 |  |  | 7.85 | Kaltarbeitsstahl
1.2842 | 1.2842 | 90MnCrV8 |  |  | 7.85 | Kaltarbeitsstahl
1.3401 | 1.3401 | X120Mn12 | GX120Mn13 | G-X 120 Mn 12 | 7.84 | legierter Edelstahl | Maschinenteil, Brecherplatte, verschleißfestes Bauteil, Brechbacke
1.4016 | 1.4016 | X6Cr17 |  |  | 7.7 | Nichtrostender Stahl | Haushaltsgeräte, Fahrzeugbau
1.4301 | 1.4301 | X35CrMo17 |  |  | 7.9 | Nichtrostender Stahl | Haushaltsgeräte, Fahrzeugbau, Lebensmittelindustrie, Schrauben
1.4305 | 1.4305 | X10CrNiS189 |  |  | 7.9 | Nichtrostender Stahl | Drehteile, Nahrungmittelindustrie, Molkereien, Textil- und Papierindustrie
Federstahl | 1.4310 | X12CrNi177 |  |  | 7.9 | Nichtrostender Stahl | Federn (bis 300°C), Messer, Fahrzeugbau
1.4404 | 1.4404 | X2CrNiMo17132 |  |  | 8 | Nichtrostender Stahl | Chemischer Apparatebau, Molkereien, Brauereien
1.4509 | 1.4509 | X2CrTiNb18 |  |  | 7.7 | legierter Edelstahl | Druckbehälter, Profil, Auspuffanlage, Katalysator, Brenner, Haushaltsgerät
1.4529 | 1.4529 | X1NiCrMoCuN25-20-6 |  |  | 8.1 | Nichtrostender Stahl | Sonderedelstahl: chemische Industrie, Schwefelsäureverarbeitung,…
1.4539 | 1.4539 | X1NiCrMoCu25205 |  |  | 8 | Nichtrostender Stahl | Chemischer Apparatebau, Bleichanlagen, Meerwasseranwendungen
1.4541 | 1.4541 | X6CrNiTi1810 |  |  | 7.9 | Nichtrostender Stahl | Chemische Industrie, Bauwesen, Lebensmittelindustrie, Haushalt
1.4571 | 1.4571 | X6CrNiMoTi17122 |  |  | 8 | Nichtrostender Stahl | Chemische Industrie, Pharmaindustrie, Fassadenbau
1.4713 | 1.4713 | X 10 CrAl 7 | X10CrA17 |  | 7.7 | hitzebeständiger Stahl | Ofenbau, Hochtemperaturanwendungen
1.4828 | 1.4828 | X15CrNiSi2012 |  |  | 8 | hitzebeständiger Stahl | Ofenbau, Hochtemperaturanwendungen
1.4841 | 1.4841 | X15CrBiSi2520 |  |  | 8 | hitzebeständiger Stahl | Ofenbau, Hochtemperaturanwendungen
1.4878 | 1.4878 | X12CrNiTi189 |  |  | 8 | hitzebeständiger Stahl | Ofenbau, Hochtemperaturanwendungen
16MO3 | 1.5415 | 16Mo3 |  |  | 7.85 | warmfester Stahl | Kesselblech, Rohrbau bis 530°C, Reaktorbauteile
16MnCr5 | 1.7131 | 16MnCr5 |  |  | 7.85 | legierter Edelstahl | erhöhte Schwingungs- und Dauerfestigkeit, Apparatebau, Motorenbau,
1.7225 | 1.7225 | 42CrMo4 |  |  | 7.85 | Vergütungsstähle legiert | Teil hoher Zähigkeit im Fahrzeugbau, Flugzeugbau, Kurbelbolzen,
XAR400/Hardox | 1.8714 | 24MnCr43 | XAR400 | Hardox | 7.85 | verschleißfest | Baumaschinen
Hardox | 1.8715 | 24MnCr43 |  | Hardox | 7.85 | verschleißfest | Baumaschinen
XAR500/Hardox | 1.8722 | 24MnCr43 | XAR500 | Hardox | 7.85 | verschleißfest | Baumaschinen
StE690V | 1.8931 | StE690V | S690Q |  | 7.85 | vergütbar | Stahlbau
Cortenstahl | 1.8962 | 9CrNiCuP3-2-4 |  |  | 7.85 | hochfest, wetterfest | Behälterbau, Abgasanlage im Fahrzeugbau und Gerätebau, Stahlhocbau
Hastelloy | 2.4675 | Alloy |  |  | 8.5 | Nichtrostender Stahl | Chemieindustrie, Schraube, Mutter
Al 99,5 | 3.0255 | 3.0255.08 | Alt: Al 99,5 | ISO: Al-Si7Mg0,3 | 2.7 | Reinaluminium | Chemieindustrie, pharmazeutische Industrie, Lebensmittelindustrie,…
AlMgSi 0,5 | 3.3206 | Al MgSi] | EN AW-6060 |  | 2.7 | Aluminium Knetlegierung | Präzisionsprofil, Druckgerät, Druckbehälter, Rohrleitung, Hydraulikgerät,
Alu AlMg3 | 3.3535 | AlMg3 | ENAW-5754 |  | 2.66 | Aluminium Knetlegierung | Schiffbau, Waggonbau, Kühlwagen, Tankwagen, Behälter, Fassadenbau
Alu AlMg4,5 | 3.3547 | AlMg4,5 | ENAW-5083 |  | 2.66 | Aluminium Knetlegierung | Maschinenbau
ALMGZN.CU | 3.4345 | AlZnMgCu0.5 | ENAW-7022 |  | 2.78 | Aluminium Knetlegierung
| Werkstoff | Oberfläche | Stärke | Fertiger Code
Beispiel MaterialCode: | 1.4301 | K240 | 1.5 | 1.4301K240-1.5
| 1.0037 | - keine - | 10 | 1.0037-10
Oberflächenkürzel | Beschreibung | [5 empty] | KURZHILFE zu ST-Material
K240 | 240 Korn geschliffen | [5 empty] | 1mm-3mm (10-30) = 1.0330 (alt: ST1203, DC01)
K320 | 320 Korn geschliffen | [5 empty] | 4mm-12mm (40-120) = 1.0332 (alt: STW22, DD11)
K240B | 240 Korn geschliffen, beidseitig | [5 empty] | 15mm-25mm (150-250) = 1.0037 RAEX (Oberfläche RA250,R380)
K320B | 320 Korn geschliffen, beidseitig | [5 empty] | 12mm-25mm (120-250) = 1.0037 (mit Zunderschicht; selten dünner)
KKR12 | Kreuzschliff
W19; W28 u.s.w.
IIIC | IIIC-Oberfläche
IIICF | IIIC-Oberfläche mit Folie | [5 empty] | IIIC = KALTgewalzt bis einschließ. 6mm (60) gelegentlich 80 (8mm)
IIID | IIID-Oberfläche | [5 empty] | X mm >= 8mm (80) =WARMgewalzt
5WL | 5WL-Blech (Mustergewalzt)
6WL | 6WL-Blech (Mustergewalzt)
VERZ ; EVERZ | Verzinkte Oberfläche ; Elektrolytverzinkt | [5 empty] | Sonderbezeichnung für Federstahl (X=Platzhalter)
ELOX | Eloxierte Oberfläche bei Aluminium | [5 empty] | SF1 = 2000 * 300 * x,x (Stärke mit einer Nachkommastelle)
GEB; GEBB | Gebürstete Oberfläche ; Gebürstete Oberfläche beidseitig | [5 empty] | SF2 = 2000 * 300 * x,xx (Stärke mit zwei Nachkommastellen)
RA250; RA380; RA450 | RAEX Material | [5 empty] | SF3 = 500 * 150 * x,xx (Stärke mit zwei Nachkommastellen)
7GM | 7GM-Blech (Mustergewalzt) | [5 empty] | SF6 = 500 * 150 * x,x (Stärke mit einer Nachkommastelle)
EF | Einseitig foliert | [5 empty] | SF4 = 2000 * 250 * x,x (Stärke mit einer Nachkommastelle)
Rx/x ; Qx/x | Lochblech Rund versetzt (RV);Quadratisch gerade (Qg) | [5 empty] | SF5 = 1000 * 320 * x,x (Stärke mit einer Nachkommastelle)
RQU ; RDU | Riffelblech Quintett ; Duett (z.B. RQU-65 = 5mm auf 6,5mm) | [5 empty] | SF7 = 1800 * 600 *x,x (Stärke mit einer Nachkommastelle)
RQUG ; RDUG | Riffelbl. Qu ; Du GESTRAHLT (z.B. RQU-65 = 5mm auf 6,5mm)
LC | Lasercut | [5 empty] | Diese Bezeichnungen gelten für 1.4310 sowie für 1.1248
TC | Thermocut
LM25 | Leinenmuster M25
G allein oder zb. RA25G | gestrahlt
KK11 | Kreuzschliff
KM | Kreismattiert